## 0_版本与变更说明
全芯体材料（含面层）材料清单与实验计划 v2.0
版本 | v2.0（替代 v1.0「全芯体材料清单与实验计划.xlsx」，v1 保留用于对比）
更新日期 | 2026-07-27
更新触发 | 面层pattern选型（三叶形PET方案）定稿 + 多SAP架构验证完成，Route A（Multi-SAP + REL）升级为优先级
本次四大要求 | ① 移除ADL与亲水剂并同步采购/用量 ② 新增SAP搭配实验（目的/材料/步骤/预期） ③ 材料清单↔实验计划一致性核对 ④ 全部变更打标注
变更标注图例 | 【新增】绿底 ¦【修改】橙底 ¦【删除】红底+删除线 ¦【保留】灰底 ¦【保留·待确认】蓝底
依据文件1 | Topsheet/Trilobal_PET_Liner_MD_Distribution.pptx —— 面层定为45gsm ATB 2-card/4-dosing，三叶形PET 26%（Option B）
依据文件2 | SAM/SAP_Selection_Strategy.pptx —— SAP1（皮肤侧独立层）+ SAP2/SAP3（膜侧混合层）错峰策略
依据文件3 | SAM/Multi-SAP_Architecture_Validation.pptx —— 8配方验证；Enterprise Standard为主KPI；Route A升级
依据文件4 | SAM/Technical Comparison Report (511_951_611) vs (511).docx —— 高负荷短间隔法（Method 1）数据，已被文件3定性为'伪峰假象'，仅作风险参考
依据文件5 | REL/REL_Optimized_PTT_PVA_Composition.pptx —— ⚠ MIP/Azure RMS加密，无法读取。REL纤维组成暂按Multi-SAP蓝图（Spunlace 35/26gsm）登记，待解密后回填
⚠ 三项判断性变更（请团队复核）
J1. M4 Lyocell（v1可选材料）与 M9 复合芯体基材（v1无木浆备选）在设计文件中均未出现，为满足'材料↔实验一致性'要求标记【删除】；如需保留备选路线请告知，可一键恢复。
J2. 技术对比报告(docx)结论'All-511更优'系Method 1（3.5kg/3×80ml短间隔）测试协议产物；Multi-SAP验证报告(v3)已将其定性为'伪峰假象'。本版以Enterprise Standard（Method 3）为主KPI，docx数据仅留作凝胶阻塞风险参考。
J3. '611'（docx）与'NR-610S'（pptx）按同一材料族处理；若供应商编码确有差异请指正。

## 1_变更日志
变更日志（v1.0 → v2.0）—— 便于前后版本逐项对比
编号 | 变更类型 | 对象 | v1 内容 | v2 内容 | 变更原因 | 依据文件
C01 | 【修改】 | M1 面层异形纤维 | 五角星形PET 3D, 添加量10%, 仅下卡片 | 三叶形单组分PET 2.2/3.3dtex, 38/44/51mm, 6-10cpi; 26%(11.75gsm), 分布于A2/B1/B2三层(皮肤层0%) | 面层选型定稿：Option B四层strata架构，MD分布+30%，CD拉伸9.3N/50mm | Trilobal deck S7/S9
C02 | 【修改】 | M2 ES纤维 | 2D/1.5D单一规格, 占面层90% | 2.2dtex(A1/A2)+4.4dtex(B1/B2)双旦尼尔, 38mm, 12-14cpi, 占面层74%(33.25gsm) | 与三叶形PET配套的四strata配比；A1皮肤层保持100%ES保护肤感 | Trilobal deck S6/S7
C03 | 【删除】 | M3 亲水整理剂 | 非离子型, 0.3~0.8% o.w.f, 面层整体涂覆 | 取消独立采购；亲水功能并入M1纤维油剂（耐久多次排尿亲水+抗静电spin finish） | 要求①：设计文件无独立亲水剂；纤维采购规格已含耐久亲水油剂 | 要求① + Trilobal deck S8
C04 | 【删除】 | M4 Lyocell(可选) | 1.5D, 0~5%, 面层柔软增强 | 取消 | 设计文件未出现；一致性清理（判断性变更J1，可恢复） | 要求③
C05 | 【删除】 | M5 Surge热风无纺布(ADL) | HPP/Picasso 45~60gsm, 25~35g/片 | 取消ADL材料及对应采购/用量 | 要求①：设计文件未提及ADL材料 | 要求①
C06 | 【删除】 | M6 双组分纺粘(ADL支撑) | SSMMS 15~20gsm | 取消 | 要求①：同上 | 要求①
C07 | 【修改】 | M7 SAP | N511等效单一SAP, 350~450g/m² | KC 511 明确为顶层SAP1候选A（GBP 24最高/CRC 59.4），角色从'唯一SAP'变为'第一反应层' | 多SAP架构：顶层求速度/渗透，不求最大容量 | Multi-SAP S4/S5; Strategy S5
C08 | 【新增】 | M19~M24 多SAP系统 | （无） | 新增 930 / NR-951 / NR-959 / NR-610S / Sumitomo 60S / BASF 7059·NR-950备选 六个SAP材料条目 | 要求②：SAP搭配实验所需全部材料登记入清单 | Multi-SAP S5/S6/S10/S14
C09 | 【修改】 | M8 绒毛浆 | 150~250 g/m² | 45 g/片（8配方实验统一基准） | 与Multi-SAP实验基准常数对齐（总SAP锁320g） | Multi-SAP S6
C10 | 【删除】 | M9 复合芯体基材(无木浆备选) | 薄型<2mm | 取消 | 设计文件为绒毛浆+SAP+REL架构（判断性变更J1，可恢复） | 要求③
C11 | 【新增】 | M25 Spunlace REL | （v1为ATB纤维REL M10~M14） | Z-Flow毛细桥：水刺REL 上层35gsm/下层26gsm，位于SAP1与SAP2+3之间 | Multi-SAP蓝图明确REL为层间毛细桥；Route A=Multi-SAP+REL | Multi-SAP S4
C12 | 【保留·待确认】 | M10~M14 REL纤维配方 | 2D ES 40%/12D ES 10%/3D PTT 28%/9D Hollow 14%/4D PVA 8% | 暂挂：REL文件MIP加密无法读取，纤维组成待解密后回填 | 依据文件5加密；以M25占位保证实验链条完整 | REL pptx(加密)
C13 | 【修改】 | M17 面层-芯体粘合胶 | 低量Omega喷涂 | 保留并补充：PET表面能~43mN/m高于PE~31，热熔胶润湿性改善，线试确认剥离强度 | Trilobal deck S15 converting评估 | Trilobal deck S15
C14 | 【新增】 | Sheet 5_SAP搭配实验 | （无） | 专属sheet：实验目的/材料/8配方矩阵/6步骤/协议KPI/预期结果/红线约束 | 要求② | Strategy + Multi-SAP + TechReport
C15 | 【修改】 | 测试协议体系 | EDANA WSP 70.3/80.9为主 | Enterprise Standard(4×60ml,1.2-2kg,25℃)升为主KPI；国标(2×80ml,4kPa,36℃)为次；高负荷法(3×80ml,3.5kg)仅作凝胶阻塞风险参考 | Multi-SAP Route C：Method 3为强制日常筛选标准；Method 1系'伪峰' | Multi-SAP S3/S12
C16 | 【修改】 | 时间节点 | W1~W9通用里程碑 | 对齐Stage 2三阶段（放大/底层混合优化/参数与离析检查）+ 面层4轮试验计划 + 决策门 | 两份文件试验计划合并排期 | Multi-SAP S14; Trilobal S17

## 2_材料清单
一、全芯体材料（含面层）材料清单 v2.0 —— 变更标记见图例，删除项保留以便对比
序号 | 材料名称 | 规格型号 | 对应层级/结构位置 | 用途/功能 | 预估单耗/数量 | 供应商候选/参考价 | 关联材料 | 变更标记 | 变更说明
M1 | 三叶形单组分PET纤维 (Trilobal mono PET) | 2.2/3.3 dtex; 切长38/44/51mm(按stratum); 卷曲6-10 cpi; 干热收缩≤3%@150℃(热定型); 耐久多次排尿亲水+抗静电油剂; 强度4.5-5.5 cN/dtex | 面层 A2/B1/B2（皮肤层A1不放） | 三叶凹槽毛细导轨：MD方向液体分布(目标+30%)；修复Z向毛细梯度；凹槽吸力40-50kPa | 11.75 gsm = 面层26%（A2 25%/B1 40%/B2 45%）；总克重45gsm不变 | $1.55-1.95/kg；需≥2家合格供应商(RFQ索取瓣叶剖面图) | M2,M16 | 【修改】 | v1五角星PET→三叶形PET；10%→26%；按Option B定稿
M2 | ES双组分皮芯纤维 | 2.2 dtex(A1/A2用)+4.4 dtex(B1/B2用); 38mm; 12-14 cpi; PP/PE皮芯; 强度2.5-3.0 cN/dtex | 面层全部4 strata；A1皮肤层100% ES | ATB热粘合骨架（全部粘合点来自ES）；承载CD拉伸(目标≥9.0 N/50mm)；A1保护肤感 | 33.25 gsm = 面层74%（A1 12gsm/A2 9.75/B1 6.0/B2 5.5） | 2.2D $2.30-2.60/kg；4.4D $2.10-2.40/kg | M1 | 【修改】 | 明确双旦尼尔四strata分配
M3 | 亲水整理剂 (Surfactant) | — | — | 亲水功能已并入M1纤维油剂（spin finish） | 0 —— 取消独立采购与用量(0.3~0.8% o.w.f) | — | — | 【删除】 | 要求①：设计文件无独立亲水剂
M4 | Lyocell再生纤维素纤维(可选) | — | — | — | 0 | — | — | 【删除】 | 设计文件未出现；一致性清理(可恢复)
M5 | Surge热风无纺布 (ADL基材) | — | — | — | 0 —— 取消采购(原25~35g/片) | — | — | 【删除】 | 要求①：设计文件未提及ADL
M6 | 双组分纺粘增强(ADL支撑) | — | — | — | 0 | — | — | 【删除】 | 要求①：同上
M7 | KC 511（SAP1顶层·候选A） | GBP 24(全场最高); CRC 59.4 g/g | 芯体顶层 SAP1（第一反应层，贴面层侧） | 快速摄入+高渗透(GBP)，把液体拉离皮肤；不追求最大容量 | 顶层SAP；顶/底split=5/5（底层50%）；实验基准总SAP 320g | KC | M19,M25 | 【修改】 | v1'N511等效'→明确为SAP1候选；角色重定义
M19 | SAP 930（SAP1顶层·候选B） | 待定：Phase3补齐动力学数据；与Sumitomo 60S搭配Enterprise回渗4.32g(全场最优) | 芯体顶层 SAP1（候选） | 第一反应层备选；与60S组成最优路线 | 顶层SAP（930/Sumitomo按5/5） | 待确认 | M23,M25 | 【新增】 | Multi-SAP：930/60S组合rewet最优
M20 | NR-951（底层·高容量储库） | GBP 4.3; CRC 61.5; 溶胀峰27s(中速) | 芯体底层混合SAP（储库层） | 高容量储液；必须与959/610S错峰混用——禁止单独满铺底层 | 底层SAP中≤50%（与959按1:1）；离析控制窗口30-50目@48.9% | 待确认 | M21,M22 | 【新增】 | 低GBP海绵，单用→渗透坍塌(红线)
M21 | NR-959（底层·结构支撑） | AUL 16.1; CRC 62.4; 溶胀峰34s(慢速) | 芯体底层混合SAP | AUL结构支撑+延迟溶胀，承担后段(第3-4次)排尿 | 底层SAP中≤50%（951+959按1:1='Balanced Reservoir'） | 待确认 | M20 | 【新增】 | 951+959 1:1 → 5.58g回渗
M22 | NR-610S（底层·速度稀释剂；docx记为611） | 溶胀峰19s(快) | 芯体底层混合SAP | 向底层注入快速内部导流，稀释溶胀峰错峰 | 底层SAP中≤50%（严格上限，超量→二次回渗失控） | 待确认 | M20 | 【新增】 | 红线：≤50%体积控制
M23 | Sumitomo 60S（底层·极限容量） | GBP 2(最低); CRC 63.2(最高) | 芯体底层混合SAP（与930搭配） | 极限容量储库；禁止单独使用(单用必渗透坍塌) | 底层SAP 50%（930/Sumitomo按5/5） | Sumitomo | M19 | 【新增】 | 与930组合rewet 4.32g全场最优
M24 | BASF 7059 / NR-950（底层高AUL备选） | Balancer类（GBP/CRC均衡） | 芯体底层备选 | Stage 2 Phase 2评估：安全提升底层渗透的高AUL替代方案 | 待定 | BASF等 | M20,M21 | 【新增】 | Stage 2评估项
M8 | 绒毛浆 (Fluff Pulp) | 漂白针叶木浆 | 芯体骨架/毛细网络 | 液体储运、毛细导引流道、形态支撑 | 45 g/片（8配方实验统一基准） | GP/Weyerhaeuser/国产 | M7,M19-M23 | 【修改】 | v1 150-250g/m²→45g/片对齐实验基准
M9 | 复合芯体基材/湿强纸(无木浆备选) | — | — | — | 0 | — | — | 【删除】 | 设计文件为绒毛浆+SAP+REL架构(可恢复)
M25 | Spunlace REL（Z-Flow毛细桥） | 水刺法; 上层35 gsm / 下层26 gsm | 芯体中部：SAP1顶层与SAP2+3底层之间 | 快速液体分布+向下Z向传递(层间毛细桥) | 35+26 gsm | 待确认（纤维组成见REL文件·MIP加密） | M7,M19,M20 | 【新增】 | Multi-SAP蓝图明确；Route A核心部件
M10 | REL纤维配方（ATB路线候选） | v1假设: 2D ES40/12D ES10/3D PTT28/9D Hollow14/4D PVA8 —— 待解密确认 | REL层纤维组成 | REL增强层候选纤维配方 | 待确认 | 待确认 | M25 | 【保留·待确认】 | REL_Optimized_PTT_PVA_Composition.pptx为MIP加密，组成待回填
M15 | 透气底膜 (Backsheet) | PE透气膜, WVTR≥1500 g/m²/24h, 18~25 gsm | 最外层·底膜 | 防漏+透湿 | 整片 | 紫华等 | M16,M18 | 【保留】 | —
M16 | 结构胶/包芯胶 (HMA) | 螺旋喷涂, 低气味 | 芯体包覆/层间 | 固定SAP（注意不过度限制其自由膨胀）、层间复合 | 占芯体2~4% | Henkel/H.B. Fuller/Bostik | M7,M15 | 【保留】 | —
M17 | 面层-芯体粘合胶 | 低量Omega喷涂 | 面层-芯体界面 | 界面固定防脱层；PET表面能~43mN/m>PE~31，润湿性改善——线试确认剥离强度 | 按结构 | 同上 | M1,M15 | 【修改】 | 补充PET表面能利好（Trilobal S15）
M18 | 弹性体丝 (Leg/Waist Elastic) | SBC/TPU, 预拉伸比1.8-2.5x | 腰围/腿围 | 贴合防漏（仅600m/min线试/成品需要） | 按结构 | 待确认 | M15 | 【保留】 | —

## 3_相互作用与风险
二、材料相互作用与兼容性风险 v2.0（全部纳入实验验证范围）
风险编号 | 相互作用材料对 | 作用机理 | 兼容性风险点 | 需验证指标 | 验证方法 | 风险等级 | 变更标记
R1 | M1三叶PET ↔ M2 ES纤维 | 单组分PET无低熔点皮层，全部粘合点来自ES；PE-PET粘合效率k≈0.55(仅为PE-PE一半) | 粘合密度下降→CD拉伸跌破8.0N/50mm线速底线 | CD拉伸(N/50mm)、烘箱补偿后余量 | 面层拉伸测试；烘箱138-142℃+延时10-15%补偿 | 高 | 【修改】
R2 | M7/M19(SAP1) ↔ M20-23(SAP2+3) | 顶层速度层与底层储库层的溶胀错峰(19s/27s/34s)须真实存在 | 速率差不足→错峰失效→凝胶阻塞提前 | 定时吸收曲线30s/5m/30m/180m；速率差重现性 | Bench动力学测试(各SAP单独+混合) | 高 | 【新增】
R3 | M20 NR-951 / M23 60S 单独使用 | 纯低GBP(2-4.3)材料满铺底层→瞬时渗透坍塌 | 液体被锁在顶层，剧烈返渗 | GBP/SFC；Enterprise回渗 | Enterprise Standard(4×60ml)；红线：禁止单独使用 | 高 | 【新增】
R4 | M22 NR-610S 超量(>50%) | 快吸收材料底层占比过高→容量被永久压缩 | 二次回渗失控 | Enterprise回渗；底层比例 | 比例DOE(≤50%上限) | 高 | 【新增】
R5 | 顶层SAP1减薄(3/7 split) | 第一反应层体积不足→表层积液 | 全部测试法下性能恶化(3/7全线失败) | 顶/底split比例；Enterprise回渗 | 5/5 vs 3/7对比DOE（仅511/951+959路线） | 高 | 【新增】
R6 | M1三叶PET凹槽 ↔ 芯体吸力 | 凹槽40-50kPa吸力可能持液不下传（尤其第3次排尿芯体近饱和时） | 液体滞留面层→负载下回渗 | 第3次排尿后回渗/芯吸 | 多次排尿回渗测试(Enterprise) | 中 | 【修改】
R7 | M1 PET ↔ 超声波封合 | PET在PP/PE超声参数下不软化，封合区表现为未粘合填料 | 线速封合强度骤降(实验室测不出) | 超声波封合强度 | 600m/min线试首测项；封合区避开PET或改热封/胶合 | 高 | 【新增】
R8 | M1 PET ↔ 高速摩擦/静电 | PET磨蚀性强、易起静电(600m/min) | 切刀磨损+30-40%、飞花、走偏 | 刀片寿命、静电、施胶头污染间隔 | 线试监测；硬质合金/陶瓷刀+静电棒 | 中 | 【新增】
R9 | M20-M23混合SAP ↔ 成型工艺 | 粒径/密度差异→振动与气流成型中离析 | 底层混合不均，错峰局部失效 | 混合均匀性(30-50目窗口)；NR-951@48.9% | 离析审核@10 units/hr线速 | 中 | 【新增】
R10 | M16结构胶 ↔ M7/M19-23 SAP | 胶固定过度限制SAP自由膨胀 | SAP利用率下降 | 吸收容量、凝胶形态 | CRC+芯体剖面观察 | 中 | 【保留】
R11 | M17胶 ↔ M1 PET | PET表面能~43>PE~31，热熔胶润湿性改善 | （利好）确认剥离强度即可 | 剥离强度 | 线试剥离测试 | 低 | 【新增】
R12 | 高负荷测试协议(3.5kg/3×80ml) | 该协议人为放大高GBP材料优势(伪峰) | 误判选型方向(如误判All-511最优) | 协议适用性 | 仅作凝胶阻塞风险参考；主判用Enterprise | 中 | 【新增】

## 4_实验目标与方案
三、实验目标与方案 v2.0（按芯体组装顺序；SAP搭配实验详见Sheet 5）
【实验目标】
G1 面层：验证三叶形PET Option B架构——MD分布长度≥+20%（目标+30%）、CD拉伸≥9.0 N/50mm、手感指数≤108、45gsm不变。【修改】
G2 芯体：验证多SAP错峰机理（Route A: Multi-SAP + REL）在Enterprise Standard下对单SAP对照的回渗优势——决策门：Enterprise回渗<5.9g@34min（<511对照的70%）。【修改】
G3 SAP搭配：确定底层最优混合比（951+959 1:1 / 951+610S≤50% / 930+60S）与顶层SAP1候选（KC 511 vs 930）。【新增】
G4 兼容性：验证面层-芯体-REL-底膜-胶层间兼容（Sheet3 R1~R12），含超声波封合、静电、离析三项线试专属风险。
G5 工艺窗口：ATB温度138-142℃/延时10-15%/风速1.4-1.8m/s；Card1 draft 1.15-1.25、Card2 draft 1.45-1.60；混合SAP抗离析30-50目窗口。
G6 成本：SAP为BOM大头，纤维侧三叶PET($1.55-1.95/kg)较ES便宜，26%替代微增收益；输出锁定配方BOM。
【实验方案与步骤】（Phase 3 为 SAP 搭配实验主干，展开见 Sheet 5）
阶段 | 实验步骤 | 对应材料(编号) | 关键控制点
Phase 1 面层纤维资格 认证与制备 【修改】 | ① 三叶PET(M1)供应商资格：瓣叶剖面图、1/2/3次润湿接触角、140/150℃干热收缩、抗静电与棉结检查 ② 与ES(M2)分chute预开松混合(不在开包机混) ③ ATB制备Option B四strata样(A1 100%ES/A2 25%/B1 40%/B2 45%) ④ 面层单独测试：MD污渍长度、CD拉伸、手感、厚度±5% | M1, M2 | 热定型收缩≤3%；Card1 draft 1.15-1.25/Card2 1.45-1.60；RH55-65%；烘箱138-142℃延时10-15%
Phase 2 SAP单料动力学 表征 【新增】 | ① 各SAP(M7/M19-M24)单独测：Vortex(WSP 070)、CRC(WSP 241)、AUL、GBP/SFC、定时吸收(30s/5m/30m/180m)、残单(WSP 410)、pH(WSP 400) ② 确认951/959/610S间存在可重现的溶胀速率差(19s/27s/34s错峰) | M7, M19~M24 | 速率差须可重现(批次漂移监控)；930数据补齐
Phase 3 SAP搭配实验 (底层混合比) 【新增】 | ① 底层混合比筛选：951+959(1:1)、951+610S(≤50%)、930+60S(5/5)、BASF 7059/NR-950备选 ② 8配方复核+511/951+959做5/5 vs 3/7顶层比例 ③ 混合均匀性/离析审核(30-50目@10units/hr) → 详见Sheet 5 | M7, M19~M25, M8 | 基准常数：45g绒毛浆+320g总SAP；禁止纯951/60S单用；610S≤50%
Phase 4 芯体原型与 Enterprise验证 【修改】 | ① 芯体成型(绒毛浆M8+SAP顶层+RELM25+SAP底层) ② Enterprise Standard多次排尿(4×60ml,1.2-2kg,25℃)回渗@34min ③ 国标(2×80ml,4kPa,36℃)次KPI ④ 高负荷法(3×80ml,3.5kg)仅作凝胶阻塞风险参考 | M7,M8,M19~M25 | 主KPI=Enterprise回渗；决策门<5.9g(<511对照70%)
Phase 5 全芯体组装与 600m/min线试 【修改】 | ① 面层-芯体-底膜(M15)层间复合，结构胶(M16)包覆，界面胶(M17) ② 60/0m/min线试≥30min稳态：首测超声波封合强度；监测静电/飞花/刀片磨损/施胶头污染 ③ 成品MD污渍/回渗/侧漏(run-off) | M1,M2,M7~M25,M15,M16,M17,M18 | 封合区避开PET或改热封/胶合；硬质合金刀+静电棒；张力≤2.0N/cm
Phase 6 决策门与 配方锁定 【修改】 | ① 决策门评审：Enterprise回渗<5.9g 且 面层三指标达标(MD≥+20%、CD≥9.0N、手感≤108) ② 未达标回退：面层退Option A(15%PET)；芯体退Route B(单SAP备份) ③ 锁定配方+BOM成本表 | 全部 | 决策门先于中试放大设定，不事后合理化

## 5_SAP搭配实验
四、SAP 搭配实验专项（要求②新增）—— 错峰机理验证与底层混合比筛选
A. 实验目的
P1 验证'错峰'(Peak-Shifting)机理：底层混合SAP溶胀峰错开(610S 19s/951 27s/959 34s)，凝胶床不同时封死，提升多次排尿总容量利用率
P2 在Enterprise Standard（真实穿着模拟）下筛选底层最优混合比：951+959(1:1) vs 951+610S(≤50%) vs 930/60S(5/5)
P3 确定顶层SAP1候选：KC 511 vs 930（第一反应层：速度与渗透优先，容量其次）
P4 验证Route A(Multi-SAP+REL)对单SAP对照(100% KC 511)的 Enterprise 回渗优势，支撑量产决策门(<5.9g@34min)
P5 建立混合SAP抗离析工艺窗口（30-50目，NR-951@48.9%，10 units/hr线速）与批次溶胀动力学QC标准
B. 实验材料（SAP 阵容 · 材料编号对应 Sheet 2）
材料(编号) | 关键指标(GBP/CRC/AUL) | 溶胀峰/角色 | 用量规则 | 变更标记
KC 511 (M7) | GBP 24(最高) / CRC 59.4 / — | 顶层SAP1候选A：第一反应，速度渗透优先 | 顶层；顶:底=5:5 | 【修改】
930 (M19) | 数据待补(Phase2) / — / — | 顶层SAP1候选B：与60S组最优路线 | 顶层(930/60S=5/5) | 【新增】
NR-951 (M20) | GBP 4.3 / CRC 61.5 / — | 底层·中速峰27s：高容量储库 | 底层≤50%；禁单独使用 | 【新增】
NR-959 (M21) | — / CRC 62.4 / AUL 16.1 | 底层·慢速峰34s：结构支撑+延迟储库 | 与951按1:1(Balanced Reservoir) | 【新增】
NR-610S (M22) | — / — / — | 底层·快速峰19s：速度稀释剂 | 底层≤50%(严格上限) | 【新增】
Sumitomo 60S (M23) | GBP 2(最低) / CRC 63.2(最高) / — | 底层·极限容量储库 | 与930按5/5；禁单独使用 | 【新增】
BASF 7059 / NR-950 (M24) | Balancer类 | 底层高AUL备选(Stage 2评估) | 待定 | 【新增】
绒毛浆 (M8) | — | 芯体骨架 | 45 g/片(实验基准) | 【修改】
Spunlace REL (M25) | 上层35gsm/下层26gsm | Z-Flow层间毛细桥 | 35+26 gsm | 【新增】
C. 实验矩阵（8配方复核 + Stage 2 增补；基准常数：45g绒毛浆 + 320g总SAP + 同面层）
配方 | 顶层(50%) | 底层(50%) | 定位 | 已有Enterprise回渗@34min
100% KC 511 (5/5) | KC 511 | KC 511 | 对照组(Route B备份) | 8.36 g
100% KC 511 (3/7) | KC 511(30%) | KC 511(70%) | 对照组-顶层减薄(红线验证) | 11.27 g(最差)
511/959 (5/5) | KC 511 | NR-959 | 挑战组 | 6.20 g
511/951 (5/5) | KC 511 | NR-951 | 挑战组 | 6.90 g
511/951+959 (5/5, 底层1:1) | KC 511 | NR-951+NR-959 | 主推① Balanced Reservoir | 5.58 g
511/951+610S (5/5, 底层1:1) | KC 511 | NR-951+NR-610S | 主推② Speed Dilution | 6.81 g
930/Sumitomo (5/5) | 930 | Sumitomo 60S | 主推③ 最优路线 | 4.32 g(最优)
511/951+N8 (3/7, 底层2.5:4.5) | KC 511(30%) | NR-951+N8(70%) | 边界探索 | 待补
【增补1】511/951+959 顶层5/5 vs 3/7 | KC 511 | NR-951+NR-959 | Stage2 Phase1：锁定顶层体积 | 待测
【增补2】BASF 7059/NR-950 替代评估 | KC 511 | 951+备选 | Stage2 Phase2：高AUL提升渗透 | 待测
D. 实验步骤（6步，与材料逐项对应）
步骤 | 内容 | 对应材料
S1 | 单料动力学表征：M7/M19-M24分别测定时吸收(30s/5m/30m/180m)+CRC+AUL+GBP/SFC+Vortex，确认951/959/610S溶胀峰真实错开且批次可重现 |  |  | M7,M19~M24
S2 | 底层混合比台架筛选：按C矩阵配底层混合物，bench测CRC/AUL/SFC，淘汰明显劣化组合 |  |  | M20~M24
S3 | 芯体原型制备：45g绒毛浆M8 + 顶层SAP1 + REL M25(35/26gsm) + 底层混合SAP，总SAP锁320g |  |  | M7,M8,M19~M25
S4 | Enterprise Standard多次排尿验证(4×60ml/1.2-2kg/25℃)：记录34min终回渗；同步国标次KPI；高负荷法仅风险参考 |  |  | 芯体原型
S5 | 离析与工艺审核：成型过程30-50目窗口取样(NR-951@48.9%)，10 units/hr线速下验证混合均匀性 |  |  | M20~M23
S6 | 决策门评审：Enterprise回渗<5.9g(对照70%)→Route A锁配方；否则回退Route B并复盘速率差/离析/比例 |  |  | 全部
E. 测试协议与KPI（Route C：协议定胜负）
协议 | 参数 | 定位 | KPI/判据 | 变更标记
Method 3 Enterprise Standard(企标) | 4×60ml @25℃, 1.2-2kg, 34min终回渗 | 主KPI（真实穿着模拟，强制日常筛选） | 决策门<5.9g；预期较511对照降~50% | 【新增】
Method 2 国标 | 2×80ml @36℃, 4kPa | 次KPI（合规与市场基线） | 多SAP组合应明确领先 | 【新增】
Method 1 高负荷短间隔 | 3×80ml, 3.5kg, 3min间隔 | 风险参考（仅评估凝胶阻塞灾难风险，不作选型依据——伪峰） | 仅监控极端阻塞 | 【修改】
Bench定时吸收 | 30s/5m/30m/180m | 错峰机理确认 | 三峰清晰分离且批次可重现 | 【新增】
Vortex/CRC/AUL/GBP/SFC | WSP 070/241等 | 单料规格 | SAP3类CRC>SAP2类>SAP1类；GBP反向 | 【修改】
离析审核 | 30-50目窗口, NR-951@48.9%, 10units/hr | 工艺一致性 | 混合均匀无分层 | 【新增】
F. 预期结果
E1 930/Sumitomo(5/5)：Enterprise回渗~4.3g量级，全场最优（已有数据4.32g）——预期成为主推路线
E2 511/951+959(1:1)：~5.6g量级（已有5.58g），均衡储库，作为平行主推
E3 全部多SAP组合Enterprise回渗<511对照(8.36g)的70%(<5.9g)即过决策门；较单SAP降近50%
E4 3/7顶层减薄配方全线恶化（对照已达11.27g）——验证'不得减薄顶层'红线
E5 纯951/纯60S单用→渗透坍塌（GBP跌至2-4）——作为机理反例留档，不进量产候选
G. 红线约束（Red Flags · 违反即终止该配方）
✖ 不得仅以高负荷/短间隔测试(Method 1)评价选型——产生高GBP单SAP伪峰
✖ 底层不得单独使用超低GBP材料(纯951/纯60S)——瞬时渗透坍塌
✖ 底层快吸收材料(610S/N8)不得超过50%——容量永久受损+二次回渗
✖ 不得减薄顶层(3/7 split)——所有测试法下全线失败，须保证第一反应层体积

## 6_时间节点
五、实验各阶段时间节点 v2.0（对齐Stage 2三阶段 + 面层4轮试验 + 决策门）
阶段 | 里程碑(Milestone) | 开始周 | 结束周 | 交付物 | 负责方 | 变更标记
Phase 1 面层 | MS1 三叶PET纤维资格认证完成(剖面图/接触角/收缩率) | W1 | W3 | 纤维合格报告(2-3家供应商) | 研发/采购 | 【修改】
Phase 2 SAP | MS2 单料动力学表征完成，确认三峰错峰可重现 | W2 | W3 | SAP动力学数据库(含930补数) | 研发 | 【新增】
Phase 3 SAP搭配 | MS3 底层混合比台架筛选完成(1:1/≤50%/备选) | W3 | W4 | 混合比DOE报告 | 研发 | 【新增】
Phase 1 面层 | MS4 梳理DOE+全幅中试(Option A/B，标称与补偿烘箱) | W3 | W4 | 面层中试样(各留200m) | 工艺 | 【修改】
Stage2-P1 放大 | MS5 930/60S与511/951+959放大；5/5 vs 3/7顶层比 | W4 | W5 | 放大芯体样 | 研发/工艺 | 【新增】
Stage2-P2/P3 | MS6 底层混合优化+离析审核(30-50目@10units/hr) | W5 | W6 | 离析审核报告+BASF7059/NR-950评估 | 工艺 | 【新增】
Phase 4 验证 | MS7 Enterprise Standard多次排尿数据齐全(主KPI) | W5 | W7 | Enterprise回渗报告(含国标/高负荷参考) | 测试 | 【修改】
Phase 5 线试 | MS8 600m/min线试完成(超声封合首测) | W7 | W8 | 线试报告(封合/静电/刀片/飞花) | 产线/工艺 | 【修改】
Phase 6 决策 | MS9 决策门评审→锁配方+BOM(未达门回退Option A/Route B) | W8 | W9 | 锁定配方+BOM成本表 | 研发/采购 | 【修改】

## 7_设备与测试方法
六、设备与测试方法标准 v2.0
测试项目 | 设备名称 | 测试方法标准 | 对应阶段 | 对应材料/层级 | 变更标记
Enterprise Standard回渗(主KPI) | 多次排尿回渗测试台 | 企标：4×60ml @25℃, 1.2-2kg, 34min终回渗 | P4 | 全芯体 | 【新增】
国标回渗(次KPI) | 回渗测试仪 | 国标：2×80ml @36℃, 4kPa | P4 | 全芯体 | 【新增】
高负荷速度(风险参考) | 吸液速度测试仪 | 3×80ml, 3.5kg, 3min间隔(原docx协议，仅风险参考) | P4 | 全芯体 | 【修改】
SAP定时吸收(错峰) | 定时吸收装置 | 30s/5m/30m/180m吸收-时间曲线 | P2,P3 | M7,M19~M24 | 【新增】
Vortex吸收速率 | Vortex测试仪 | WSP 070 | P2 | M7,M19~M24 | 【新增】
SAP CRC | 离心/茶袋装置 | WSP 241 | P2 | M7,M19~M24 | 【修改】
SAP AUL/AAP | 加压吸收装置 | 0.3-0.7psi定义压力 | P2 | M7,M19~M24 | 【保留】
GBP/SFC凝胶床渗透 | SFC/GBP测试仪 | 早期部分溶胀态渗透(凝胶阻塞筛查) | P2,P3 | M20~M23 | 【新增】
残单/pH(皮肤安全) | 化学分析 | WSP 410 / WSP 400(SAP1最严) | P2 | M7,M19 | 【新增】
混合离析审核 | 筛分/图像分析 | 30-50目窗口, NR-951@48.9%, 10units/hr | P3 | M20~M23 | 【新增】
面层MD污渍长度 | 污渍长度/芯吸测试 | 内部法(对标+20%门) | P1,P5 | M1/M2面层 | 【新增】
面层CD拉伸 | 拉伸试验机 | N/50mm(门≥9.0, 底线8.0) | P1 | M1/M2面层 | 【修改】
手感指数 | 手感仪+感官panel | 内部法(门≤108；仪器与panel需双跑) | P1 | M1/M2面层 | 【修改】
接触角(多次润湿) | 接触角测量仪 | 1/2/3次润湿后θ(纤维油剂耐久性) | P1 | M1 | 【新增】
干热收缩 | 热烘箱 | 140/150℃收缩≤3%(热定型) | P1 | M1 | 【新增】
超声波封合强度 | 超声封合机+剥离 | 线试首测项(PET不软化风险) | P5 | M1,M15,M16 | 【新增】
底膜透湿WVTR | 透湿杯/红外 | ASTM E96 / GB/T 12704 | P5 | M15 | 【保留】
线试监测(静电/飞花/刀片) | 静电计/目视/计数 | 600m/min≥30min稳态；施胶头污染间隔 | P5 | M1,M16 | 【新增】

## 8_关键参数指标
七、关键参数与评价指标 v2.0（合格判定标准）
关键参数/指标 | 定义/说明 | 合格判定标准 | 测试方法 | 对应材料/层级 | 变更标记
Enterprise回渗@34min【主KPI】 | 4×60ml/1.2-2kg终回渗 | <5.9g（<511对照8.36g的70%）；目标≤5.6g | Enterprise Standard | 全芯体 | 【新增】
面层MD分布长度 | 第3次排尿后MD污渍长度 | ≥对照+20%（模型预期+30%, 188mm级） | 污渍长度法 | M1/M2 | 【修改】
面层CD拉伸 | 50mm条样CD强力 | ≥9.0 N/50mm（600m/min底线8.0） | 拉伸试验机 | M1/M2 | 【修改】
手感指数 | 仪器+感官panel | ≤108（panel与仪器双跑） | 手感仪+panel | M1/M2 | 【修改】
面层克重 | ATB总克重 | 45 gsm（硬约束不变） | 称重 | M1/M2 | 【修改】
错峰速率差 | 610S/951/959溶胀峰分离 | 19s/27s/34s级差且批次可重现 | 定时吸收 | M20~M22 | 【新增】
底层混合比上限 | 快吸收(610S)底层占比 | ≤50% | 配比DOE | M22 | 【新增】
顶/底split | 顶层SAP1体积比 | 5/5（禁止3/7减薄顶层） | 配比DOE | M7,M19 | 【新增】
SAP CRC梯度 | 底层CRC>顶层 | SAP3类(≥61.5)>SAP2类>SAP1类(59.4) | WSP 241 | M7,M19~M23 | 【新增】
混合离析 | 30-50目窗口均匀性 | NR-951@48.9%无分层@10units/hr | 筛分/图像 | M20~M23 | 【新增】
绒毛浆基准 | 芯体骨架量 | 45 g/片（实验基准）；总SAP锁320g | 称重 | M8 | 【修改】
REL克重 | Z-Flow毛细桥 | 上层35 gsm/下层26 gsm | 称重 | M25 | 【新增】
纤维干热收缩 | 三叶PET热定型 | ≤3%@150℃ | 热烘箱 | M1 | 【新增】
接触角耐久 | 多次润湿θ | 第2/3次润湿θ不回升(油剂耐久) | 接触角仪 | M1 | 【新增】
超声波封合强度 | 封合区剥离力 | ≥线试内部阈值(首测项) | 超声封合+剥离 | M1,M15,M16 | 【新增】
底膜WVTR | 透湿量 | ≥1500 g/m²/24h | ASTM E96 | M15 | 【保留】

## 9_预期结果风险应对
八、预期结果及风险应对措施 v2.0
阶段 | 预期结果 | 异常情形 | 风险根因 | 应对措施/预案 | 变更标记
P1面层 | MD分布+20~30%、CD≥9.0N、手感≤108 | CD拉伸跌破9.0N | ES粘合点不足(k≈0.55) | 烘箱补偿(138-142℃+延时10-15%)可回3-5%；仍不达标退Option A(15%PET) | 【修改】
P1面层 | 同上 | 手感变硬/panel差评 | PET迁移至皮肤层/过粘合 | 核查A1纯度(100%ES)；保持厚度±5%，勿过粘合 | 【修改】
P1面层 | 同上 | 幅宽收缩>1-2% | PET热定型不足 | 停线重签纤维规格(≤3%@150℃) | 【新增】
P2 SAP | 三峰错峰可重现(19/27/34s) | 速率差不重现 | 供应商交联度/涂层批次漂移 | 把溶胀动力学纳入QC规格(不只CRC)；双供应商 | 【新增】
P3搭配 | 底层混合比锁定(1:1或≤50%) | Enterprise回渗超标 | 比例失衡/离析 | 复核610S≤50%；查离析(30-50目)；评估BASF7059/NR-950 | 【新增】
P3搭配 | 同上 | 渗透坍塌(GBP骤降) | 误用纯951/60S单铺底层 | 红线禁止单用；恢复1:1混合 | 【新增】
P4验证 | Enterprise回渗<5.9g过门 | 主KPI不达标但高负荷法'好看' | 高负荷法伪峰误导 | 只认Enterprise；回退Route B(单511备份)并复盘 | 【新增】
P4验证 | 同上 | 第3次排尿回渗陡升 | 面层凹槽持液+芯体近饱和 | 核查Z向梯度(面层凹槽吸力<芯体)；必要时降B2 PET至40% | 【新增】
P5线试 | 600m/min≥30min稳态 | 超声波封合强度骤降 | PET在封合区不软化 | 首测封合；封合区避开PET或改热封/胶合 | 【新增】
P5线试 | 同上 | 飞花/静电/刀片磨损 | PET磨蚀+静电 | 硬质合金/陶瓷刀(+30-40%更换)、静电棒、真空吸絮 | 【新增】
P6决策 | 锁配方+BOM | 成本超阈 | SAP为BOM大头 | 纤维侧PET替代ES微降本($1.55-1.95 vs 2.10-2.60/kg)；SAP国产替代RFQ | 【修改】
全程 | 版本可追溯 | REL纤维组成不明 | REL文件MIP加密 | 解密后回填M10组成；暂按M25 Spunlace 35/26gsm推进 | 【新增】